## Planilha1
TABELA 11.2 - Susceptibility to Cracking - PASCC
Temperatura de operação < 427oC (800oF)
Material | Susceptibility to Cracking as a Function of Heat Treatment
| Solução recozida (Padrão) | Estabilizado antes da soldagem | Estabilizado depois da soldagem
Todos da série SS 300 e ligas SS 600 e SS 800 | Média | - | -
Série SS 300 grade H | Alta | - | -
Série SS 300 grade L | Baixa | - | -
SS 321 | Média | Média | Baixa
SS 347, liga 20, 625 e todos Clad soldados | Baixa | Baixa | Baixa
Temperatura de operação >= 427oC (800oF)
Material | Susceptibility to Cracking as a Function of Heat Treatment
| Solução recozida (Padrão) | Estabilizado antes da soldagem | Estabilizado depois da soldagem
Todos da série SS 300 e ligas SS 600 e SS 800 | Alta | - | -
Série SS 300 grade H | Alta | - | -
Série SS 300 grade L | Média | - | -
SS 321 | Alta | Alta | Baixa
SS 347, liga 20, 625 e todos Clad soldados | Média | Baixa | Baixa